## Sheet1
Geometría |  |  |  |  | Materiales
BODY | Central | BX | Estructura cúbica que aloja los equipos electrónicos |  | Nombre | Material | Densidad [kg/m$^3$] | Calor específico [J/(kg·K)] | Conductividad [W/(m·K)] |  | Área de aplicación | Referencia
|  | BX_mli | Manta térmica que recubre BX |  | ABS_plastic | ABS (polímero) | 1200 | 1600 | 0.2 |  | Para el exterior de las cajas electrónicas | \cite{ABS}
|  | RDTR | Radiador |  | Al_7075_T6 | EN-AW-7075 T6 | 2810 | 960 | 130 |  | Como material estructural de todo el satélite | \cite{7075}
|  | TRAY | Bandeja portaequipos en el interior de BX |  | Be_Cu | Aleación de cobre-berilio UNS C17000 | 8260 | 420 | 118 |  | Para la antena de telecomunicaciones | \cite{BeCu}
| Equipos | ADCS | Caja que contiene los equipos de control de actitud |  | Ga_As | Celdas solares de Ga-As | 5300 | 1000 | 55 |  | Células de los paneles solares | \cite{SatBasico}
|  | CAJA_ELECTRONICA | Caja electrónica con el ordenador y la batería |  | MLI | Multi-Layer Insulation | 300 | 900 | 0 |  | Manta térmica que recubre la estrucutra central del satélite | \cite{SatBasico}
|  | Comunicaciones | COM1 | Caja que contiene los equipos de telecomunicacioes | Radiator | SSM de cuarzo (8 mm de cuarzo y 500 $\mu$m de aluminio depositado) | 2200 | 700 | 2 |  | Espejo de segunda superficie del radiador | \cite{Quartz} \cite{Grande} \cite{Reference1982}
|  |  | COM2 | Antena de telecomunicaciones | ULE_Glass | Corning ULE® 7972 Ultra Low Expansion Glass | 2210 | 767 | 1.31 |  | Para la lente del telescopio | \cite{ULE}
| TL_case | TLC_C_estruct | Estructura cilíndrica que protege al telescopio de le radiación
|  | TLC_C_mli | Manta térmica que recubre TLC_C_estruct
|  | TLC_D_estruct | Estructura discal que protege al telescopio de le radiación |  | Propiedades termo-ópticas
|  | TLC_D_mli | Manta térmica que recubre TLC_D_estruct |  | Nombre | Descripción | $\varepsilon_{IR}$ | $\alpha_s$ | $\tau_{IR}$ | $\tau_s$ | Área de aplicación | Referencia
| Telescope | TL_cilindro | Estrucutra cilindrica que aloja el detector y la lente del telescopio |  | AL_polished | Aluminio pulido | 0.1 | 0.5 | 0 | 0 | Para superficies metálicas o aquellas que necesiten una baja emisividad | \cite{Martinez}
|  | TL_detector | Detector infrarrojo |  | Black | Pintura negra | 0.84 | 0.97 | 0 | 0 | Alta emisividad y sin degradación a lo largo de la misión | \cite{SatBasico}
|  | TL_mirror | Lente del microscopio |  | Detector | Superficie de detección | 1 | 0 | 0 | 0 | Para el detector de infrarrojo | \cite{Han2014}
|  | TL_tapa | Tapa posterior del cilindro que se conecta con BX |  | Glass | Lente óptica | 0 | 0.1 | 1 | 0.9 | Lente del telescopio que deja pasar la luz | \cite{Han2014}
SOLAR_PANELS | SP1 | Panel solar en x+ (véase Figura \ref{fig:} para orientación) |  |  | Kapton | Kapton | 0.61 | 0.36 | 0 | 0 | Manta térmica que recubre la estrucutra central del satélite | \cite{SatBasico}
| SP2 | Panel solar en x- (véase Figura \ref{fig:} para orientación) |  |  | SSM | Second Surface Mirror | 0 | 0.08 | 0 | 0 | Espejo de segunda superficie del radiador | \cite{Grande} \cite{Reference1982}
[5 empty] | Solar_cells | Células solares | 0.84 | 0.75 | 0 | 0 | Propiedades termo-ópticas de las células solares | \cite{SatBasico}
[5 empty] | White | Pintura blanca | 0.85 | 0.2 | 0 | 0 | Para la antena de telecomunicaciones | \cite{SatBasico}